## チェックリストＢ
リサイクル製品 認定チェックリスト（フライアッシュ入りプレキャストコンクリート製品） | [7 empty] | 【規格】
平成●年度 第■回 |  | 申請者名： | ●●コンクリート工業㈱ |  |  |  | 申請製品数 | 3
１．秋田県フライアッシュ混合プレキャストコンクリート製品使用基準（秋田県建設部 平成24年9月）に適合していること。
２．JIS A1148のA法により耐凍害性を確認していること。
| 項目 |  | 基準値 | 検査値 | 合 | 否 | 備考
溶出 (ＦＡ) |  | カドミウム | 0.01mg/l以下 |  |  |  | 品質管理表発行年月日 | H●.●.●
|  | 鉛 | 0.01mg/l以下
| 有害物の溶出 | 六価クロム | 0.05mg/l以下
|  | 砒素 | 0.01mg/l以下
|  | 総水銀 | 0.0005mg/l以下
| （ｍｇ/ℓ） | セレン | 0.01mg/l以下
|  | フッ素 | 0.8mg/l以下
|  | ホウ素 | 1mg/l以下
含有 (ＦＡ) |  | カドミウム | 150mg/㎏以下
|  | 鉛 | 150mg/㎏以下
| 有害物の含有 | 六価クロム | 250mg/㎏以下
|  | 砒素 | 150mg/㎏以下
|  | 総水銀 | 15mg/㎏以下
| （ｍｇ/㎏） | セレン | 150mg/㎏以下
|  | フッ素 | 4000mg/㎏以下
|  | ホウ素 | 4000mg/㎏以下
品質 (ＦＡ) | 二酸化ケイ素 |  | 45.0%以上 |  |  |  | JIS A6201（ﾌﾗｲｱｯｼｭⅡ種）
| 湿分 |  | 1.0%以下 |  |  |  | JIS A6201（ﾌﾗｲｱｯｼｭⅡ種）
| 強熱減量 |  | 5.0%以下 |  |  |  | JIS A6201（ﾌﾗｲｱｯｼｭⅡ種）
| 密度 |  | 1.95g/cm3以上 |  |  |  | JIS A6201（ﾌﾗｲｱｯｼｭⅡ種）
| 粉末度 | （４５μmふるい残分） | 40%以下 |  |  |  | JIS A6201（ﾌﾗｲｱｯｼｭⅡ種）
|  | （比表面積） | 2500cm2/g以上 |  |  |  | JIS A6201（ﾌﾗｲｱｯｼｭⅡ種）
| フロー値比 |  | 95%以上 |  |  |  | JIS A6201（ﾌﾗｲｱｯｼｭⅡ種）
| 活性度指数 | 材齢２８日 | 80%以上 |  |  |  | JIS A6201（ﾌﾗｲｱｯｼｭⅡ種）
|  | 材齢９１日 | 90%以上 |  |  |  | JIS A6201（ﾌﾗｲｱｯｼｭⅡ種）
物性値 (砕砂) | 絶乾比重 |  | 2.5g/cm3以上 |  |  |  | JIS A1109
| 吸水率 |  | 3.0％以下 |  |  |  | JIS A1109
| 安定性試験 |  | 10％以下 |  |  |  | JIS A1122
| 微粒分量試験で失われる量 |  | 7.0％以下 |  |  |  | JIS A1103
| 粒径判定実積率 |  | 53％以上 |  |  |  | JIS A5005
| アルカリシリカ反応（化学法） |  | 無害 |  |  |  | JIS A1145
物性値 (天然砂) | 絶乾密度 |  | 2.5g/cm3以上 |  |  |  | JIS A5308
| 吸水率 |  | 3.5％以下 |  |  |  | JIS A5308
| 粘土塊量 |  | 1.0％以下 |  |  |  | JIS A5308 | 1.2㎜ﾌﾙｲに留まる量が5%未満の場合不要
| 微粒分量試験で失われる量 |  | 3.0％以下 |  |  |  | JIS A5308
| 有機不純物 |  | 標準色液より淡い |  |  |  | JIS A5308
| 比重1.95の液体に浮くもの |  | 0.5％以下 |  |  |  | JIS A5308 | 5㎜ﾌﾙｲに留まる量が5%未満の場合不要
| アルカリシリカ反応（化学法） |  | 無害 |  |  |  | JIS A5308
| 塩化物量 |  | 0.04％以下 |  |  |  | JIS A5308
物性値 (砕石) | 絶乾比重 |  | 2.5g/cm3以上 |  |  |  | JIS A1109
| 吸水率 |  | 3.0％以下 |  |  |  | JIS A1109
| 安定性試験 |  | 12％以下 |  |  |  | JIS A1122
| すりへり試験 |  | 40％以下 |  |  |  | JIS A1121
| 微粒分量試験で失われる量 |  | 1.0％以下 |  |  |  | JIS A1103
| 粒径判定実積率（砕石2005のみ） |  | 55％以上 |  |  |  | JIS A5005 | 1505不要
| アルカリシリカ反応（化学法） |  | 無害 |  |  |  | JIS A1145
物性値 (砂利) | 絶乾比重 |  | 2.5g/cm3以上 |  |  |  | JIS A5308
| 吸水率 |  | 3.0％以下 |  |  |  | JIS A5308
| 粘土塊量 |  | 0.25％以下 |  |  |  | JIS A5308
| 微粒分量試験で失われる量 |  | 1.0％以下 |  |  |  | JIS A5308
| 軟らかい石片 |  | 5.0％以下 |  |  |  | JIS A5308
| 比重1.95の液体に浮くもの |  | 0.5％以下 |  |  |  | JIS A5308
| アルカリシリカ反応（化学法） |  | 無害 |  |  |  | JIS A1145
細骨材 合 成 粒 度 |  | 10mm | 100
| 粒度分布 | 5mm | 90～100
|  | 2.5mm | 80～100
| フルイを通るものの | 1.2mm | 50～90
| 質量百分率（％） | 0.6mm | 25～65
|  | 0.3mm | 10～35
|  | 0.15mm | 2～15
ﾌﾚｯｼｭ ｺﾝｸﾘｰﾄ | スランプ |  | ●±●㎝以内 |  |  |  | 供試体作成立会記録より
| エアー量 |  | ●±●%以内 |  |  |  | 立会年月日 | H●.●.●
| 塩化物量 |  | 0.30㎏/m3以下
| 単位水量 |  | ±15㎏/m3以内
耐久性 | 凍結融解試験 | 相対動弾性係数 | 60％以上 |  |  |  | 合格年月日 | H●.●.●
天然砂を２種類使用している場合等は、砕砂欄等を適宜変更して下さい。

## チェックリストＡ
リサイクル製品 認定チェックリスト（フライアッシュ入りプレキャストコンクリート製品） | [10 empty] | 【規格】
申請受付番号 |  |  | 申請者名： | ●●コンクリート工業㈱ | [6 empty] | 平成●年度 第■回
製品名 |  |  |  | ２．無筋コンクリート製品はJIS A5371に準じていること。
規格等 |  |  |  | ３．鉄筋コンクリート製品はJIS A5372準じていること。
| 項目 |  | 基準値 | 検査値 | 合 | 否 | （基準値根拠） |  |  | 附属書区分，具体基準名等
[7 empty] | JIS | 自社 | 他
外観 （目視） | きず、ひび割れ、欠け
反り、ねじれ（板状製品の場合）
流水面の滑らかさ
性能 （Ⅰ類） | 強度 | 外圧
曲げ
圧縮
性能 （Ⅱ類） | 実用性能
| 性能代替使用 | 寸法
強度
寸 法 許容差 | 幅
高さ
内径
長さ
厚さ
直角度
接続部すき間
付属品挿入位置
その他
配筋 | 鉄筋径
本数
最小かぶり
附属書区分（ＪＩＳ附属書に拠る場合）

## 記入例
リサイクル製品 認定チェックリスト（溶融スラグ入りプレキャストコンクリート製品） | [10 empty] | 【規格】
申請受付番号 |  |  | 申請者名： | ●●コンクリート工業㈱ | [6 empty] | 平成●年度 第■回
製品名 | リサイクルＵ形側溝（本体及び蓋） |  |  | ２．無筋コンクリート製品はJIS A5371に準じていること。
規格等 | 400A |  |  | ３．鉄筋コンクリート製品はJIS A5372準じていること。
| 項目 |  | 基準値 | 検査値 | 合 | 否 | （基準値根拠） |  |  | 附属書区分，具体基準名等
[7 empty] | JIS | 自社 | 他
外観 （目視） | きず、ひび割れ、欠け | [8 empty] | 秋田県ｺﾝｸﾘｰﾄ製品協同組合規格(別表1)
反り、ねじれ（板状製品の場合）
流水面の滑らかさ
性能 （Ⅰ類） | 強度 | 外圧
|  | 曲げ | 58 | 75.6 | [5 empty] | JISA5372推奨仕様5-2 3
|  | 圧縮 | 24 | 32.7 | [5 empty] | JISA5372推奨仕様5-2 7
性能 （Ⅱ類） | 実用性能
| 性能代替使用 | 寸法
|  | 強度 | [7 empty] | 農業農村整備事業標準図集
寸 法 許容差 | 幅 |  | ±2 | 0 | [5 empty] | 秋田県ｺﾝｸﾘｰﾄ製品協同組合規格(ACK-Z-1)3
| 高さ |  | ±2 | 0
内径
| 長さ |  | ±6 | 0
| 厚さ |  | ±2 | 0
直角度
接続部すき間
付属品挿入位置
その他
配筋 | 鉄筋径 |  | φ3.2,4.0 | φ3.2,4.0 | [5 empty] | JISA5372推奨仕様5-2 5
| 本数 |  | 9,16 | 9,16
| 最小かぶり |  | 12 | 16
附属書区分（ＪＩＳ附属書に拠る場合）
Note on B6: 申請書中で規格等の管理をしている代表規格を記入
Note on K10: 基準値の根拠について、具体的に記入 （自社基準についても、策定時の参考基準等を記入）